## Protocole pour cylindre de 40mm
ENREGISTRER CE FICHIER POUR CHAQUE FABRICATION
Choix de la formulation de l'électrolyte
Mélanger les masses de solides suivante pour mesurées le αlibre
| Cylindre diam=25mm |  | %massique dans le mélange | masse (g) à introduire dans le mélange
Formulation n° | 1 | Ciment | 25 | 25
Masse mélange (g) | 100 | Sable | 36 | 36
Hauteur du mélange t=0 (mm) | 35 | Gypse | 1 | 1
Masse volumique (g/cm3) | 2.273642 | Aluminium | 1 | 1
Masse volumique corrigée après séchage |  | Chaux | 1 | 1
|  | Methylcellulose | 1 | 1
Bien mélanger puis ajouter l'eau juste quand tout est prêt
|  | Eau | 35 | 35
Mesure du coéfficient d'expansion libre dans un tube de même diamètre que le capteur final
(mm)
Linitiale | L0 = | 37 | mesure de la hauteur de mélange avant expansion
| Δlibre | 7
Lfinale | L0 + Δlibre = | 44 | mesure de la hauteur de mélange après expansion
αlibre | 0.1891892
Porosité libre (%v) | 15.90909
Calcul bridage des échantillons
Porosité bridé (%v) | 10 | SECURITE PMAX
αbridé | 0.1111111
Birdage d'expansion β (%) | 41.26984
Hydratation maxi (%) | 4.659229 |  | masse d'eau / masse totale
Fabrication des échantillons bridés
Nb de Cylindres de 20m | 2 | Volume de cylindres de 20mm L=65mm (cm3) | 20.4
Nb de Cylindres de 40mm | 0 | Volume de cylindres diam=40mm L=100mm (cm3) | 125.6
Nb demi-capteurs de 40mm | 0 | Volume demi-capteurs diam=40mm L=55mm(cm3) | 69.11
Volume total d'électrolyte expansé (cm3) | 40.8
Volume total d'électrolyte avant expansion (cm3) | 36.72
Coéfficient de sécurité (%) | 15
Masse de mélange à préparer (g) | 98.22134
Masse de mélange à preparer sans coeff de sécurité | 83.48814
Masse de mélange à mettre dans les demi-capteur (g) | 0 | Masse de mélange à mettre dans un demi-capteur (g) | #DIV/0!
Masse de mélange à mettre dans les cylindre 40mm (g) | 0 | Masse de mélange à mettre dans un cylindre 40mm (g) | #DIV/0!
Masse de mélange à mettre dans les cylindre 20mm (g) | 83.48814 | Masse de mélange à mettre dans un cylindre 20mm (g) | 41.74407
83.48814
masse à introduire dans le mélange
| Ciment | 24.55533
| Sable | 35.35968
| Gypse | 0.9822134
| Aluminium | 0.9822134
| Chaux | 0.9822134
| Methylcellulose | 0.9822134
| Eau | 34.37747
98.22134

## Données
Volume de mélange initial pour mesure expansion libre (cm3) | 36.7
Volume de cylindres de 20mm (cm3) | 17.28
Volume de cylindres de 40mm (cm3) | 69.11
Volume demi-capteurs de 40mm (cm3) | 66.6

## Recettes électrolyte
Formulation | 1 | 2 | 3 | 4 | 5 | 6
Ciment | 25 | 24
Sable | 36 | 35
Gypse | 1 | 0
Aluminium | 1 | 0
Chaux | 1 | 0
Methylcellulose | 1 | 0
Eau | 35 | 41
| 100 | 100