## Protocole pour cylindre de 40mm
ENREGISTRER CE FICHIER POUR CHAQUE FABRICATION
Choix de la formulation de l'électrolyte
Mélanger les masses de solides suivante pour mesurées le αlibre
| Cylindre diam=25mm |  | %massique dans le mélange | masse (g) à introduire dans le mélange
Formulation n° | 1 | Ciment | 25 | 0.25
Masse mélange (g) | 1 | Sable | 36 | 0.36
Hauteur du mélange t=0 (mm) | 1 | Gypse | 1 | 0.01
Masse volumique (g/cm3) | 1 | Aluminium | 1 | 0.01
Masse volumique corrigée après séchage |  | Chaux | 1 | 0.01
|  | Methylcellulose | 1 | 0.01
Bien mélanger puis ajouter l'eau juste quand tout est prêt
|  | Eau | 35 | 0.35
Mesure du coéfficient d'expansion libre dans un tube de même diamètre que le capteur final
(mm)
Linitiale | L0 = | 30 | mesure de la hauteur de mélange avant expansion
| Δlibre | 40
Lfinale | L0 + Δlibre = | 70 | mesure de la hauteur de mélange après expansion
αlibre | 1.333333
Porosité libre (%v) | 57.14286
Calcul bridage des échantillons
Porosité bridé (%v) | 50 | SECURITE PMAX
αbridé | 1
Birdage d'expansion β (%) | 25
Hydratation maxi (%) | 50 |  | masse d'eau / masse totale
Fabrication des échantillons bridés
Nb de Cylindres de 25mm | 3 | Volume de cylindres de 25mm L=65mm (cm3) | 20.4
Nb de Cylindres de 40mm | 0 | Volume de cylindres diam=40mm L=100mm (cm3) | 125.6
Nb demi-capteurs de 40mm | 0 | Volume demi-capteurs diam=40mm L=55mm(cm3) | 69.11
Volume total d'électrolyte expansé (cm3) | 61.2
Volume total d'électrolyte avant expansion (cm3) | 30.6
Coéfficient de sécurité (%) | 15
Masse de mélange à préparer (g) | 36
Masse de mélange à preparer sans coeff de sécurité | 30.6
Masse de mélange à mettre dans les demi-capteur (g) | 0 | Masse de mélange à mettre dans un demi-capteur (g) | #DIV/0!
Masse de mélange à mettre dans les cylindre 40mm (g) | 0 | Masse de mélange à mettre dans un cylindre 40mm (g) | #DIV/0!
Masse de mélange à mettre dans les cylindre 20mm (g) | 30.6 | Masse de mélange à mettre dans un cylindre 20mm (g) | 10.2
30.6
masse à introduire dans le mélange
| Ciment | 9
| Sable | 12.96
| Gypse | 0.36
| Aluminium | 0.36
| Chaux | 0.36
| Methylcellulose | 0.36
| Eau | 12.6
36
Calcul de la longueur de remplissage
taux de d'exprension | Ki = Lfinale/Linitial = αlibre + 1 | 2.333333
taux de d'exprension bridé | Kf = αbridé + 1 | 2
hauteur de remplissage | Linitiale*(Kf/Ki) | 25.71429

## Données
Volume de mélange initial pour mesure expansion libre (cm3) | 36.7
Volume de cylindres de 20mm (cm3) | 17.28
Volume de cylindres de 40mm (cm3) | 69.11
Volume demi-capteurs de 40mm (cm3) | 66.6

## Recettes électrolyte
Formulation | 1 | 2 | 3 | 4 | 5 | 6
Ciment | 25 | 24
Sable | 36 | 35
Gypse | 1 | 0
Aluminium | 1 | 0
Chaux | 1 | 0
Methylcellulose | 1 | 0
Eau | 35 | 41
| 100 | 100