## Protocole
Choix de la formulation de l'électrolyte
Mélanger les masses de solides :
masse à introduire dans le mélange
Formulation n° | 1 | Ciment | 25 | 10
Masse mélange (g) | 40 | Sable | 36 | 14.4
Hauteur du mélange t=0 (mm) | 35 | Gypse | 1 | 0.4
Masse volumique (g/cm3) | 0.9094568 | Aluminium | 1 | 0.4
Masse volumique corrigée après séchage |  | Chaux | 1 | 0.4
|  | Methylcellulose | 1 | 0.4
Bien mélanger puis ajouter l'eau juste quand tout est prêt
|  | Eau | 35 | 14
Mesure du coéfficient d'expansion libre
(mm)
Linitiale | L0 = | 45 | mesure de la hauteur de mélange avant expansion
| Δlibre | 70 | mesure de la hauteur de mélange après expansion
Lfinale | L0 + Δlibre = | 115
αlibre | 1.555556
Porosité libre (%v) | 60.86957
Calcul bridage des échantillons
Porosité bridé (%v) | 10 | SECURITE PMAX |  |  | Porosité visée par Paul
αbridé | 0.1111111 |  |  |  | 10 | 15
Birdage d'expansion β (%) | 92.85714 |  |  |  | 20 | 30
Hydratation maxi (%) | 10.88718 |  | masse d'eau / masse totale |  | 30 | 45
[5 empty] | 40 | 60
Fabrication des échantillons bridés
Nb de Cylindres de 20mm | 8 | Volume de cylindres de 20mm X 50 (cm3) | 15.7 | 15.7
Nb de Cylindres de 40mm | 0 | Volume de cylindres de 40mm (cm3) | 69.11
Nb demi-capteurs de 40mm | 0 | Volume demi-capteurs de 40mm (cm3) | 66.6
Volume total d'électrolyte expansé (cm3) | 125.6
Volume total d'électrolyte avant expansion (cm3) | 113.04
Coéfficient de sécurité (%) | 15
Masse de mélange à préparer (g) | 120.9471
Masse de mélange à preparer sans coeff de sécurité | 102.805
Masse de mélange à mettre dans les demi-capteur (g) | 0 | Masse de mélange à mettre dans un demi-capteur (g) | #DIV/0!
Masse de mélange à mettre dans les cylindre 40mm (g) | 0 | Masse de mélange à mettre dans un cylindre 40mm (g) | #DIV/0!
Masse de mélange à mettre dans les cylindre 20mm (g) | 102.805 | Masse de mélange à mettre dans un cylindre 20mm (g) | 12.85062
102.805
masse à introduire dans le mélange
| Ciment | 30.23676
| Sable | 43.54094
| Gypse | 1.209471
| Aluminium | 1.209471
| Chaux | 1.209471
| Methylcellulose | 1.209471
| Eau | 42.33147
120.9471

## Données
Volume de mélange initial pour mesure expansion libre (cm3) | 36.7
Volume de cylindres de 20mm (cm3) | 17.28
Volume de cylindres de 40mm (cm3) | 69.11
Volume demi-capteurs de 40mm (cm3) | 66.6

## Recettes électrolyte
Formulation | 1 | 2 | 3 | 4 | 5 | 6
Ciment | 25 | 24
Sable | 36 | 35
Gypse | 1 | 0
Aluminium | 1 | 0
Chaux | 1 | 0
Methylcellulose | 1 | 0
Eau | 35 | 41
| 100 | 100